## Mesure_2H
Mesure de la résistance relative avec le crayon 2H
Paramètres pour calcul de Rcapteur
| R1 | 100000 | Vcc | 5
| R2 | 1200 | R5 | 10000
| R3 | 100000
| Dimensions du capteur (cm) |  | A | 4 | B | 10 | C | 1
|  |  | D | 24 | E | 2
| Type de feuille (grammage) |  |  | 160g/m²
| Expérimentateur coloriage |  |  | Daniel
MESURE EN TENSION
|  |  | Rayon de courbure (cm) | [7 empty] | Rayon de courbure (cm)
|  | Sans rayon | 5 | 4.5 | 4 | 3.5 | 3 | 2.5 | 2 |  | Ro | 5 | 4.5 | 4 | 3.5 | 3 | 2.5 | 2
| Valeur de Vadc | 3.9 | 3.75 | 3.75 | 4.2 | 4.06 | 3.6 | 3.3 | 2.9 | Rcap | 10701965.8 | 11134444.4 | 11134444.4 | 9929682.5 | 10275878.5 | 11602963.0 | 12667777.8 | 14430229.9
[10 empty] | ΔR/Ro | 0 | 0.04041114 | 0.04041114 | -0.07216275 | -0.03981393 | 0.08418987 | 0.183687 | 0.3483719
MESURE EN COMPRESSION
|  |  | Rayon de courbure (cm) | [8 empty] | Rayon de courbure (cm)
|  | Sans rayon | 5 | 4.5 | 4 | 3.5 | 3 | 2.5 | 2 |  | Ro | 5 | 4.5 | 4 | 3.5 | 3 | 2.5 | 2
| Valeur de Vadc | 4 | 4.3 | 4.32 | 4.33 | 4.4 | 4.42 | 4.41 | 4.42 | Rcap | 10431666.7 | 9696201.6 | 9650802.5 | 9628260.2 | 9473333.3 | 9429969.8 | 9451602.4 | 9429969.8
[10 empty] | ΔR/Ro | 0 | -0.07050313 | -0.07485517 | -0.07701612 | -0.09186771 | -0.09602462 | -0.09395088 | -0.09602462

## Mesure_H
Mesure de la résistance relative avec le crayon 2H
Paramètres pour calcul de Rcapteur
| R1 | 100000 | Vcc | 5
| R2 | 1200 | R5 | 10000
| R3 | 100000
| Dimensions du capteur (cm) |  | A | 4 | B | 10 | C | 1
|  |  | D | 24 | E | 2
| Type de feuille (grammage) |  |  | 160g/m²
| Expérimentateur coloriage |  |  | Daniel
MESURE EN TENSION
|  |  | Rayon de courbure (cm) | [7 empty] | Rayon de courbure (cm)
|  | Sans rayon | 5 | 4.5 | 4 | 3.5 | 3 | 2.5 | 2 |  | Ro | 5 | 4.5 | 4 | 3.5 | 3 | 2.5 | 2
| Valeur de Vadc | 3.1 | 3.12 | 3.7 | 3.71 | 3.1 | 2.7 | 2.5 | 2.4 | Rcap | 13492150.5 | 13404957.3 | 11286396.4 | 11255678.3 | 13492150.5 | 15507284.0 | 16756666.7 | 17459444.4
[10 empty] | ΔR/Ro | 0 | -0.006462519 | -0.1634843 | -0.165761 | 0 | 0.149356 | 0.2419567 | 0.2940446
MESURE EN COMPRESSION
|  |  | Rayon de courbure (cm) | [8 empty] | Rayon de courbure (cm)
|  | Sans rayon | 5 | 4.5 | 4 | 3.5 | 3 | 2.5 | 2 |  | Ro | 5 | 4.5 | 4 | 3.5 | 3 | 2.5 | 2
| Valeur de Vadc | 3.9 | 4 | 4.08 | 4 | 4.15 | 4.2 | 4.2 | 4.3 | Rcap | 10701965.8 | 10431666.7 | 10224967.3 | 10431666.7 | 10050642.6 | 9929682.5 | 9929682.5 | 9696201.6
[10 empty] | ΔR/Ro | 0 | -0.02525696 | -0.04457111 | -0.02525696 | -0.06086015 | -0.07216275 | -0.07216275 | -0.09397939

## Mesure_B
Mesure de la résistance relative avec le crayon 2H
Paramètres pour calcul de Rcapteur
| R1 | 100000 | Vcc | 5
| R2 | 1200 | R5 | 10000
| R3 | 100000
| Dimensions du capteur (cm) |  | A | 4 | B | 10 | C | 1
|  |  | D | 24 | E | 2
| Type de feuille (grammage) |  |  | 160g/m²
| Expérimentateur coloriage |  |  | Daniel
MESURE EN TENSION
|  |  | Rayon de courbure (cm) | [7 empty] | Rayon de courbure (cm)
|  | Sans rayon | 5 | 4.5 | 4 | 3.5 | 3 | 2.5 | 2 |  | Ro | 5 | 4.5 | 4 | 3.5 | 3 | 2.5 | 2
| Valeur de Vadc | 4.4 | 4.4 | 4.4 | 4.4 | 4.4 | 4.4 | 4.3 | 4.28 | Rcap | 9473333.3 | 9473333.3 | 9473333.3 | 9473333.3 | 9473333.3 | 9473333.3 | 9696201.6 | 9742024.9
[10 empty] | ΔR/Ro | 0 | 0 | 0 | 0 | 0 | 0 | 0.02352585 | 0.02836294
MESURE EN COMPRESSION
|  |  | Rayon de courbure (cm) | [8 empty] | Rayon de courbure (cm)
|  | Sans rayon | 5 | 4.5 | 4 | 3.5 | 3 | 2.5 | 2 |  | Ro | 5 | 4.5 | 4 | 3.5 | 3 | 2.5 | 2
| Valeur de Vadc | 4 | 3.96 | 3.97 | 3.97 | 3.97 | 4.14 | 4.14 | 4.14 | Rcap | 10431666.7 | 10538148.1 | 10511326.6 | 10511326.6 | 10511326.6 | 10075185.2 | 10075185.2 | 10075185.2
[10 empty] | ΔR/Ro | 0 | 0.01020752 | 0.007636359 | 0.007636359 | 0.007636359 | -0.03417301 | -0.03417301 | -0.03417301

## Mesure_2B
Mesure de la résistance relative avec le crayon 2H
Paramètres pour calcul de Rcapteur
| R1 | 100000 | Vcc | 5
| R2 | 1200 | R5 | 10000
| R3 | 100000
| Dimensions du capteur (cm) |  | A | 4 | B | 10 | C | 1
|  |  | D | 24 | E | 2
| Type de feuille (grammage) |  |  | 160g/m²
| Expérimentateur coloriage |  |  | Daniel
MESURE EN TENSION
|  |  | Rayon de courbure (cm) | [7 empty] | Rayon de courbure (cm)
|  | Sans rayon | 5 | 4.5 | 4 | 3.5 | 3 | 2.5 | 2 |  | Ro | 5 | 4.5 | 4 | 3.5 | 3 | 2.5 | 2
| Valeur de Vadc | 4.5 | 4.28 | 4.28 | 4.25 | 4.15 | 4.1 | 4 | 4 | Rcap | 9260370.4 | 9742024.9 | 9742024.9 | 9811568.6 | 10050642.6 | 10174552.8 | 10431666.7 | 10431666.7
[10 empty] | ΔR/Ro | 0 | 0.05201245 | 0.05201245 | 0.05952227 | 0.08533916 | 0.09871986 | 0.1264848 | 0.1264848
MESURE EN COMPRESSION
|  |  | Rayon de courbure (cm) | [8 empty] | Rayon de courbure (cm)
|  | Sans rayon | 5 | 4.5 | 4 | 3.5 | 3 | 2.5 | 2 |  | Ro | 5 | 4.5 | 4 | 3.5 | 3 | 2.5 | 2
| Valeur de Vadc | 3.4 | 3.33 | 3.36 | 3.34 | 3.6 | 3.5 | 3.52 | 3.55 | Rcap | 12291960.8 | 12552662.7 | 12439603.2 | 12514750.5 | 11602963.0 | 11937619.0 | 11869166.7 | 11767934.3
[10 empty] | ΔR/Ro | 0 | 0.02120914 | 0.0120113 | 0.01812483 | -0.05605272 | -0.02882711 | -0.03439599 | -0.04263165

## Mesure_3B
Mesure de la résistance relative avec le crayon 2H
Paramètres pour calcul de Rcapteur
| R1 | 100000 | Vcc | 5
| R2 | 1200 | R5 | 10000
| R3 | 100000
| Dimensions du capteur (cm) |  | A | 4 | B | 10 | C | 1
|  |  | D | 24 | E | 2
| Type de feuille (grammage) |  |  | 160g/m²
| Expérimentateur coloriage |  |  | Daniel
MESURE EN TENSION
|  |  | Rayon de courbure (cm) | [7 empty] | Rayon de courbure (cm)
|  | Sans rayon | 5 | 4.5 | 4 | 3.5 | 3 | 2.5 | 2 |  | Ro | 5 | 4.5 | 4 | 3.5 | 3 | 2.5 | 2
| Valeur de Vadc | 4.27 | 3.95 | 4 | 3.98 | 4.08 | 4 | 4 | 3.9 | Rcap | 9765097.6 | 10565105.5 | 10431666.7 | 10484639.9 | 10224967.3 | 10431666.7 | 10431666.7 | 10701965.8
[10 empty] | ΔR/Ro | 0 | 0.08192523 | 0.06826036 | 0.07368511 | 0.0470932 | 0.06826036 | 0.06826036 | 0.09594049
MESURE EN COMPRESSION
|  |  | Rayon de courbure (cm) | [8 empty] | Rayon de courbure (cm)
|  | Sans rayon | 5 | 4.5 | 4 | 3.5 | 3 | 2.5 | 2 |  | Ro | 5 | 4.5 | 4 | 3.5 | 3 | 2.5 | 2
| Valeur de Vadc | 4.12 | 4.1 | 4.2 | 4 | 4.2 | 4.25 | 4.2 | 4.22 | Rcap | 10124627.8 | 10174552.8 | 9929682.5 | 10431666.7 | 9929682.5 | 9811568.6 | 9929682.5 | 9882101.1
[10 empty] | ΔR/Ro | 0 | 0.004931047 | -0.01925456 | 0.03032594 | -0.01925456 | -0.03092056 | -0.01925456 | -0.02395414

## Mesure_flex
Résistance (Ω) | R courbure (cm) | Résistance à plat (Ω) | Résistance pont diviseur (Ω) | ΔR/Ro | Epaisseur flex sensor (cm)
85000 | 5 | 62000 | 39000 | 0.3709677 | 0.048
130000 | 4.5 |  |  | 1.096774
140000 | 4 |  |  | 1.258065
148000 | 3.5 |  |  | 1.387097
152000 | 3 |  |  | 1.451613
160000 | 2.5 |  |  | 1.580645
172000 | 2 |  |  | 1.774194
TENSION
En fonction du rayon de courbure
Rayon de courbure (cm)
|  | Sans rayon | 5 | 4.5 | 4 | 3.5 | 3 | 2.5 | 2
| Flex sensor | 0 | 0.3709677 | 1.096774 | 1.258065 | 1.387097 | 1.451613 | 1.580645 | 1.774194
Rayon de courbure (cm)
|  | Infini (sans rayon) | 5 | 4.5 | 4 | 3.5 | 3 | 2.5 | 2
| Déformation | 0 | 0.0048 | 0.005333333 | 0.006 | 0.006857143 | 0.008 | 0.0096 | 0.012

## Mesure_différents_crayons
BANC DE TEST à partir de carton (low tech)
[11 empty] | Grammage du papier | 160g/m^2
[11 empty] | Epaisseur papier | 0.0188 | cm
[11 empty] | Formule | e/2R
[11 empty] | Dimension Capteur (mm) | A | 4 | B | 10 | C | 1
[12 empty] | D | 24 | E | 2
| TENSION | [9 empty] | COMPRESSION
| En fonction du rayon de courbure | [9 empty] | En fonction du rayon de courbure
|  |  | Rayon de courbure (cm) | [9 empty] | Rayon de courbure (cm)
|  |  | Sans rayon | 5 | 4.5 | 4 | 3.5 | 3 | 2.5 | 2 |  |  | Sans rayon | 5 | 4.5 | 4 | 3.5 | 3 | 2.5 | 2
| Crayon | 2H | 0 | 0.04041114 | 0.04041114 | -0.07216275 | -0.03981393 | 0.08418987 | 0.183687 | 0.3483719 | Crayon | 2H | 0 | -0.07050313 | -0.07485517 | -0.07701612 | -0.09186771 | -0.09602462 | -0.09395088 | -0.09602462
|  | H | 0 | -0.006462519 | -0.1634843 | -0.165761 | 0 | 0.149356 | 0.2419567 | 0.2940446 |  | H | 0 | -0.02525696 | -0.04457111 | -0.02525696 | -0.06086015 | -0.07216275 | -0.07216275 | -0.09397939
|  | B | 0 | 0 | 0 | 0 | 0 | 0 | 0.02329633 | 0.02808623 |  | B | 0 | 0.01011701 | 0.007568642 | 0.007568642 | 0.007568642 | -0.03386998 | -0.03386998 | -0.03386998
|  | 2B | 0 | 0.05201245 | 0.05201245 | 0.05952227 | 0.08533916 | 0.09871986 | 0.1264848 | 0.1264848 |  | 2B | 0 | 0.02120914 | 0.0120113 | 0.01812483 | -0.05605272 | -0.02882711 | -0.03439599 | -0.04263165
|  | 3B | 0 | 0.08192523 | 0.06826036 | 0.07368511 | 0.0470932 | 0.06826036 | 0.06826036 | 0.09594049 |  | 3B | 0 | 0.004931047 | -0.01925456 | 0.03032594 | -0.01925456 | -0.03092056 | -0.01925456 | -0.02395414
Rayon de courbure (cm)
|  |  | Infini (sans rayon) | 5 | 4.5 | 4 | 3.5 | 3 | 2.5 | 2
|  | Déformation | 0 | 0.00188 | 0.002088889 | 0.00235 | 0.002685714 | 0.003133333 | 0.00376 | 0.0047
2cm
2,5cm
3cm
3,5cm
4cm
4,5cm
5cm